## 总装类
文件编号：PT9L-T1AB01 V1.0 PT9L总装类【组件清单】
章节 |  | 版本 | 拟制(专业工程师): 审核(专业主管): 审核(项目负责人): 批准(技术负责人):
|  | V1.0 |  | 年 月 日 年 月 日 年 月 日 年 月 日
序号 | 品 名 | 物料编码 | 材质 | 规格 | 型号 | 封装形式 | 配比 | 设计名称 (简要说明) | 符合ROHS | 重要度等级 | 替代型号 | 备注
1 | 上盖 | K030200021175120485 | ABS | T-Z1-P01 | T-Z1 |  | 1 |  | √ | B
2 | 下盖 | K030200021185120485 | ABS | T-Z1-P02 | T-Z1 |  | 1 |  | √ | B
3 | 探头 | K030200021195120485 | TPU | T-Z1-P03 | T-Z1 |  | 1 |  | √ | B
4 | 电池盖 | K030200021205120485 | ABS | T-Z1-P04 | T-Z1 |  | 1 |  | √ | B
5 | 按键 | K030200021215120485 | ABS | T-Z1-P05 | T-Z1 |  | 1 |  | √ | B
6 | 开关帽 | K030200021225120485 | ABS | T-Z1-P06 | T-Z1 |  | 1 |  | √ | B
7 | 支架 | K030200021235120485 | ABS | T-Z1-P07 | T-Z1 |  | 1 |  | √ | B
8 | 保护盖 | K030200021245120485 | PC | T-Z1-P08 | T-Z1 |  | 1 |  | √ | B
9 | 透镜 | K030200021256800730 | PMMA | T-Z1-P09 | T-Z1 |  | 1 |  | √ | B
10 | 液晶 | K011300005516560695 |  | PT9L-L01 | PT9L |  | 1 |  | √ | B
11 | 导光板 | K030200021260730073 | PMMA | T-Z1-P10 | T-Z1 |  | 1 |  | √ | B
12 | 斑马条 | K010800005533360275 | 导电硅胶 | T-Z1-P12 | T-Z1 |  | 1 |  | √ | B
13 | 正极弹簧 | T030100000792550143 | Φ0.5mm镀镍不锈钢线,密封包装，须过盐雾浓度为5%(±0.5%)48h | PT5-M03 | PT5 |  | 1 |  | √ | C
14 | 负极弹簧 | T030100000802550143 | Φ0.5mm镀镍不锈钢线,密封包装，须过盐雾浓度为5%(±0.5%)48h | PT5-M02 | PT5 |  | 1 |  | √ | C
15 | 双联弹簧 | T030100000482550143 | 0.5mm弹簧钢 | PT3-P10 | PT3 |  | 1 |  | √ | C
16 | 螺丝 | K030100001143480295 | DIA:2.0X5mm PB普通圆头镀镍螺丝 | Public-M23 | PT5 |  | 10 |  | √ | C
17 | 导线 | K0508K0305810000000 | Cu,PVC | 7芯*φ0.8mm*50mm\两端镀锡2mm | 7×Φ0.8mm×50mm 红 | 7×Φ0.8mm×50mm | 1 |  | √ | C
18 | 导线 | K0508K0301450000000 | Cu,PVC | 7芯*φ0.8mm*50mm\两端镀锡2mm | 7×Φ0.8mm×50mm 白 | 7×Φ0.8mm×50mm | 1 |  | √ | C
19 | 导线 | K0508K0305820000000 | Cu,PVC | 7芯*φ0.8mm*50mm\两端镀锡2mm | 7×Φ0.8mm×50mm 黑 | 7×Φ0.8mm×50mm | 1 |  | √ | C
20 | 支撑垫 | K030200021297750830 | 聚氨酯 | T-Z1-P15 | T-Z1 |  | 1 |  | √ | C
21 | 快速探温电阻 | K0101000045950B0101 |  | 10KΩ±1% | MF52B6.047G3818 | Φ1.6×3.5×95mm | 1 |  | √ | C
22 | 金属套 | T030100000507180765 | 黄铜 | PT3-M02 | PT3 |  | 1 |  | √ | B
23 | 压块 | T030100000497180765 | 黄铜 | PT3-M01 | PT3 |  | 1 |  | √ | B
24 | 导热硅脂 | K160200000587840843 |  |  | TZ-8030 |  | 1/10000 |  | √ | C
25 | 三防漆 | K160100001736150627 |  | 4.5升/桶 | PU1030-40S |  | 3/900000 |  | √ | C
| 修 订 内 容 | [9 empty] | 修订日期 | 备注
修 订 摘 要

## Sheet1 (8) (hidden)
章节 |  | 版本 | 拟制(专业工程师): 审核(专业主管): 审核(项目负责人): 批准(产品线主管):
年 月 日 年 月 日 年 月 日 年 月 日
序号 | 品 名 | 物料编码 | 材质 | 规格 | 型号 | 封装形式 | 配比 | 设计名称 (简要说明) | 符合ROHS | 重要度等级 | 替代型号 | 备注
| 修 订 内 容 | [9 empty] | 修订日期 | 备注
修 订 摘 要

## Sheet1 (7) (hidden)
章节 |  | 版本 | 拟制(专业工程师): 审核(专业主管): 审核(项目负责人): 批准(产品线主管):
年 月 日 年 月 日 年 月 日 年 月 日
序号 | 品 名 | 物料编码 | 材质 | 规格 | 型号 | 封装形式 | 配比 | 设计名称 (简要说明) | 符合ROHS | 重要度等级 | 替代型号 | 备注
| 修 订 内 容 | [9 empty] | 修订日期 | 备注
修 订 摘 要

## Sheet1 (6) (hidden)
章节 |  | 版本 | 拟制(专业工程师): 审核(专业主管): 审核(项目负责人): 批准(产品线主管):
年 月 日 年 月 日 年 月 日 年 月 日
序号 | 品 名 | 物料编码 | 材质 | 规格 | 型号 | 封装形式 | 配比 | 设计名称 (简要说明) | 符合ROHS | 重要度等级 | 替代型号 | 备注
| 修 订 内 容 | [9 empty] | 修订日期 | 备注
修 订 摘 要

## Sheet1 (5) (hidden)
章节 |  | 版本 | 拟制(专业工程师): 审核(专业主管): 审核(项目负责人): 批准(产品线主管):
年 月 日 年 月 日 年 月 日 年 月 日
序号 | 品 名 | 物料编码 | 材质 | 规格 | 型号 | 封装形式 | 配比 | 设计名称 (简要说明) | 符合ROHS | 重要度等级 | 替代型号 | 备注
| 修 订 内 容 | [9 empty] | 修订日期 | 备注
修 订 摘 要

## Sheet1 (4) (hidden)
章节 |  | 版本 | 拟制(专业工程师): 审核(专业主管): 审核(项目负责人): 批准(产品线主管):
年 月 日 年 月 日 年 月 日 年 月 日
序号 | 品 名 | 物料编码 | 材质 | 规格 | 型号 | 封装形式 | 配比 | 设计名称 (简要说明) | 符合ROHS | 重要度等级 | 替代型号 | 备注
| 修 订 内 容 | [9 empty] | 修订日期 | 备注
修 订 摘 要

## Sheet1 (3) (hidden)
章节 |  | 版本 | 拟制(专业工程师): 审核(专业主管): 审核(项目负责人): 批准(产品线主管):
年 月 日 年 月 日 年 月 日 年 月 日
序号 | 品 名 | 物料编码 | 材质 | 规格 | 型号 | 封装形式 | 配比 | 设计名称 (简要说明) | 符合ROHS | 重要度等级 | 替代型号 | 备注
| 修 订 内 容 | [9 empty] | 修订日期 | 备注
修 订 摘 要

## Sheet1 (2) (hidden)
章节 |  | 版本 | 拟制(专业工程师): 审核(专业主管): 审核(项目负责人): 批准(产品线主管):
年 月 日 年 月 日 年 月 日 年 月 日
序号 | 品 名 | 物料编码 | 材质 | 规格 | 型号 | 封装形式 | 配比 | 设计名称 (简要说明) | 符合ROHS | 重要度等级 | 替代型号 | 备注
| 修 订 内 容 | [9 empty] | 修订日期 | 备注
修 订 摘 要

## Sheet1 (1) (hidden)
章节 |  | 版本 | 拟制(专业工程师): 审核(专业主管): 审核(项目负责人): 批准(产品线主管):
年 月 日 年 月 日 年 月 日 年 月 日
序号 | 品 名 | 物料编码 | 材质 | 规格 | 型号 | 封装形式 | 配比 | 设计名称 (简要说明) | 符合ROHS | 重要度等级 | 替代型号 | 备注
| 修 订 内 容 | [9 empty] | 修订日期 | 备注
修 订 摘 要

## Sheet1 (hidden)
章节 |  | 版本 | 拟制(专业工程师): 审核(专业主管): 审核(项目负责人): 批准(产品线主管):
年 月 日 年 月 日 年 月 日 年 月 日
序号 | 品 名 | 物料编码 | 材质 | 规格 | 型号 | 封装形式 | 配比 | 设计名称 (简要说明) | 符合ROHS | 重要度等级 | 替代型号 | 备注
| 修 订 内 容 | [9 empty] | 修订日期 | 备注
修 订 摘 要